## チェックシート
点検項目 |  |  |  |  | 県市町名 |  | 路線名 |  | 橋種 |  | 点検日
[5 empty] | 橋梁コード |  | 位置（起点側） |  | 橋長(m) |  | 点検者
[5 empty] | 橋梁名 |  | 位置（終点側） |  | 総径間数 |  | 点検径間番号
上部工塗装面積
点検項目 |  |  |  | 損傷状況 | 損傷程度の評価（該当する項目に○を付けて下さい）点検項目中の( )内は健全性評価目安である | [6 empty] | 写真番号 （複数記入可） 該当部材無し以外は損傷程度によらず全ての写真番号を記載のこと | 損傷数量 損傷度Ｂ | 損傷数量 損傷度Ａ | 備考
[5 empty] | 該当部材 無し | O.K （健全性：Ⅰ） |  | B1 (健全性：Ⅰ～Ⅱ) | B2 (健全性：Ⅰ～Ⅲ) | A (健全性：Ⅱ～Ⅳ)
1 | 橋面 | 路面 |  | 路面の凹凸 | 部材無し | 凹凸20ｍｍ未満の損傷がある。 損傷箇所が少ない。 |  | 凹凸20ｍｍ以上の損傷がある。 損傷箇所が比較的多い。 | 凹凸30ｍｍ以上の損傷がある。 損傷箇所や面積が多く広い。 | 車両等の通行に支障がある(凹凸40ｍｍ以上)損傷がある。 |  |  |  |  | 供用性を評価
2 |  |  |  | 舗装の異常 | 部材無し | 舗装ひび割れ幅5mm以下である。 密集度が低い。 |  | 舗装ひび割れ幅5mm以上で深さが床版に達している。発生箇所数や面積は少ない。 | 舗装ひび割れ幅10mm以上で舗装直下のコンクリートが土砂化している。 発生箇所や面積が多い。 | 車両等の通行に於いて減速や迂回を必要とするような損傷がある。
3 |  | 伸縮装置 |  | 遊間の異常 | 部材無し | 各遊間に差はあるが必要程度の遊間は確保されている。 |  | 各遊間の間隔が極端に異なっている。直角方向にずれている。 | 装置の櫛の歯が完全に離れている。 桁とパラペットあるいは桁同士が接触している。 | 遊間の異常な広がりや装置の座屈変形によるせり上がり等により、第三者に障害を及ぼす懸念がある。 |  |  |  |  | 供用性を評価
4 |  |  |  | 路面の凹凸 | 部材無し | 凹凸20ｍｍ未満の損傷がある。 損傷箇所が少ない。 |  | 凹凸20ｍｍ以上の損傷がある。 損傷箇所が比較的多い。 | 凹凸30ｍｍ以上の損傷がある。 損傷箇所や面積が多く広い。 | 車両等の通行に支障がある(凹凸40ｍｍ以上)損傷がある。 |  |  |  |  | 伸縮装置固定部の後打ちコンクリートを評価
5 |  |  |  | 鋼製ジョイントの場合 腐食，亀裂， ゆるみ・脱落，破断など | 部材無し | 鋼材の表面に部分的な腐食がある。 |  | 鋼材表面全体に錆が発生している。 櫛の歯の一部に軽微な破断や欠損がある。 | 錆の発生が激しく板厚の減少がある。 櫛の歯に比較的大きな亀裂や破断がある。 | 櫛の歯の破断や欠損により、通行車両等に障害(パンク、転倒)を及ぼす懸念がある。
6 |  |  |  | 変形・欠損、漏水など (ゴム系) | 部材無し | 経年劣化がある。 |  | 部分的に軽度の変形・欠損、漏水などがある。 | 部材全体に劣化が進み比較的大きな変形や欠損がある。 欠損箇所から橋面下への漏水が見られる。 | 部材に著しい変形や欠損が生じている。 第三者の通行に支障がある。
7 |  | 高欄・防護柵・ 地覆・中央分離帯 |  | 腐食,変形・欠損など | 部材無し | (鋼部材の場合)錆は表面錆で板厚の減少や断面欠損はなく、錆びの面積は50％未満。 部材等の変形、欠損はない。 (コンクリート部材の場合) 部材等の変形、欠損、鉄筋の露出はない。 |  | (鋼部材の場合)錆は表面錆で板厚の減少や断面欠損はないが、錆びの面積は50％以上。 部材等の変形、欠損はあるが軽微である。 (コンクリート部材の場合) 部材等の変形、欠損、鉄筋の露出はあるが軽微である。 | (鋼部材の場合)錆による板厚の減少や断面欠損があるが、錆びの面積は50％未満。 部材の一部が局部的に著しく変形し一部が欠損している。 支柱下地覆が欠損し支柱が浮いている。 (コンクリート部材の場合) 部材の一部が局部的に著しく変形し一部が欠損している。 | (鋼部材の場合)車両の衝突による変形や腐食による断面欠損があり、錆びの面積が50％以上である。 損傷により逸脱防止構造(支柱や梁)の機能が失われ車両や通行人に支障がある。 (コンクリート部材の場合) 損傷により逸脱防止構造(支柱や梁)の機能が失われ車両や通行人に支障がある。 |  |  |  |  | 供用性を評価
8 |  | 排水施設 桝、管 |  | 腐食,変形・欠損など | 部材無し | 軽微な腐食はあるが、変形、欠損はない。 |  | 部材が局所的に変形している。 排水管全体が腐食している。 | 部材全体が著しく腐食して部分的に欠損している。 桝の一部に変形や欠損がある。 | 排水管の腐食が著しく部材が欠損し、機能不全を生じている。 排水桝が消失し空隙が生じ第三者の通行に支障がある。 |  |  |  |  | 供用性を評価
9 |  | その他付属物 |  | 腐食,変形・欠損など | 部材無し | 軽微な腐食はあるが、変形、欠損はない。 |  | 部材が局部的に変形し、一部が著しく欠損している。 | 部材が全体的に著しく変形したり、欠損している。 | 橋上施設部材の変形や異常により第三者の通行に支障がある。 |  |  |  |  | 供用性を評価
点検項目 |  |  |  |  | 県市町名 |  | 路線名 |  | 橋種 |  | 点検日
[5 empty] | 橋梁コード |  | 位置（起点側） |  | 橋長(m) |  | 点検者
[5 empty] | 橋梁名 |  | 位置（終点側） |  | 総径間数 |  | 点検径間番号
上部工塗装面積
点検項目 |  |  |  | 損傷状況 | 損傷程度の評価（該当する項目に○を付けて下さい）点検項目中の( )内は健全性評価目安である | [6 empty] | 写真番号 （複数記入可） 該当部材無し以外は損傷程度によらず全ての写真番号を記載のこと | 損傷数量 損傷度Ｂ | 損傷数量 損傷度Ａ | 備考
[5 empty] | 該当部材 無し | O.K （健全性：Ⅰ） |  | B1 (健全性：Ⅰ～Ⅱ) | B2 （健全性：（Ⅰ～Ⅲ） | A （健全性：Ⅱ～Ⅳ）
10 | 上部工 | 鋼 | 主桁 アーチリブ 補剛桁 吊材 | 腐食 | 部材無し | 皮膜に変色はない。 錆は表面錆で板厚の減少や断面欠損はなく、錆びの面積は50％未満である。 |  | 皮膜が一部劣化している。 錆は表面錆で板厚の減少や断面欠損はない。（錆び面積50％以上） 板厚減少を伴わない局部的な膨張がある。 | 皮膜が劣化し点錆が発生している。 錆の発生により部材(支点、支間中央付近以外)に著しい膨張が生じ板厚の減少が見られる。 | 皮膜の劣化範囲が広くし点錆が発生している。 耐荷力に影響(断面定数の低下)すると思われる板厚の減少が(支点、支間中央付近など)ある。 |  |  |  |  | 耐荷性に直接影響する
11 |  |  |  | 亀裂・破断 | 部材無し | 損傷なし |  | 溶接接合部や鋼材の塗装表面に局部的な塗膜割れや亀裂やなどが見られる。亀裂が線状でなく短く、数が少ない。 | 溶接接合部や鋼材の塗装表面に線状の亀裂がある。亀裂の長さや発生本数が比較的長く多い。亀裂が鋼材内部に生じている可能性がある。 | 耐荷力に影響(断面定数の低下)すると思われる大きな亀裂や破断が(支点付近に)ある。
12 |  |  |  | ゆるみ・脱落 | 部材無し | 損傷なし |  | 一群の添接部所に於いて5％未満のボルトに異常がある。 (使用材料は問わない) | 一群の添接部所に於いて5％以上のボルトに異常がある。 (使用材料は問わない) | 一群の添接部所に於いて5％以上のボルトに異常があり且つ一列一行に一本以上の異常がある。 B2の損傷状況且つ遅れ破壊を伴う材料(F11T)を使用。
13 |  |  |  | 変形・欠損 | 部材無し | 当て傷等軽微な損傷がある。 |  | 局部的な変形や欠損がある。 | 著しい変形(座屈等)や欠損がある。 | 耐荷力に影響(断面定数の低下)すると思われる変形や欠損が（支点や支間中央付近など）ある。
14 |  |  | 横桁・縦桁 | 腐食 | 部材無し | 皮膜に変色はない。 錆は表面錆で板厚の減少や断面欠損はなく、錆びの面積は50％未満である。 |  | 皮膜が一部劣化している。 錆は表面錆で板厚の減少や断面欠損はない（錆び面積50％以上）である。 板厚減少を伴わない局部的な膨張がある。 | 皮膜が劣化し点錆が発生している。 錆の発生により部材(支点、支間中央付近以外)に著しい膨張が生じ板厚の減少が見られる。 | 耐荷力に影響(断面定数の低下)すると思われる板厚の減少が(接合部、支間中央付近など)ある。 |  |  |  |  | 耐荷性に影響する部材
15 |  |  |  | 亀裂・破断 | 部材無し | 損傷なし |  | 溶接接合部や鋼材の塗装表面に局部的な塗膜割れや亀裂やなどが見られる。 亀裂が線状でなく短く、数が少ない。 | 溶接接合部や鋼材の塗装表面に線状の亀裂があり、亀裂の長さや発生本数が比較的長く多い。 亀裂が鋼材内部に生じている可能性がある。 | 耐荷力に影響に影響(断面定数の低下)すると思われる大きな亀裂や破断が(接合部、支間中央付近など)ある。
16 |  |  |  | ゆるみ・脱落 | 部材無し | 損傷なし |  | 一群の添接部所に於いて5％未満のボルトに異常がある。 (使用材料は問わない) | 一群の添接部所に於いて5％以上のボルトに異常がある。 (使用材料は問わない) | 一群の添接部所に於いて5％以上のボルトに異常があり且つ一列一行に一本以上の異常がある。 B2の損傷状況且つ遅れ破壊を伴う材料(F11T)を使用。
17 |  |  |  | 変形・欠損 | 部材無し | 当て傷等軽微な損傷がある。 |  | 局部的な変形や欠損がある。 | 著しい変形(座屈等)や欠損がある。 | 耐荷力に影響(断面定数の低下)すると思われる変形や欠損がある。
18 |  |  | 床版 | 腐食 | 部材無し | 皮膜に変色はない。 錆は表面錆で板厚の減少や断面欠損はなく、錆びの面積は50％未満である。 |  | 皮膜が一部劣化している。 錆は表面錆で板厚の減少や断面欠損はない。（錆び面積50％以上） 板厚減少を伴わない局部的な膨張がある。 | 皮膜が劣化し点錆が発生している。錆の発生により部材(支点、支間中央付近以外)に著しい膨張が生じ板厚の減少が見られる。 | 耐荷力に影響(断面定数の低下)すると思われる板厚の減少が(接合部、支間中央付近など)ある。 |  |  |  |  | 耐荷性に影響する部材
19 |  |  |  | 亀裂・破断 | 部材無し | 損傷なし |  | 溶接接合部や鋼材の塗装表面に局部的な塗膜割れや亀裂などが見られる。 亀裂が線状でなく短く、数が少ない。 | 溶接接合部や鋼材の塗装表面に線状の亀裂がある。 亀裂の長さや発生本数が比較的長く多い。 亀裂が鋼材内部に生じている可能性がある。 | 耐荷力に影響に影響(断面定数の低下)すると思われる大きな亀裂や破断がある。
20 |  |  |  | ゆるみ・脱落 | 部材無し | 損傷なし |  | 一群の添接部所に於いて5％未満のボルトに異常がある。 (使用材料は問わない) | 一群の添接部所に於いて5％以上のボルトに異常がある。 (使用材料は問わない) | 一群の添接部所に於いて5％以上のボルトに異常があり且つ一列一行に一本以上の異常がある。 B2の損傷状況且つ遅れ破壊を伴う材料(F11T)を使用。
21 |  |  |  | 変形・欠損 | 部材無し | 当て傷等軽微な損傷がある。 |  | 局部的な変形や欠損がある。 | 著しい変形(座屈等)や欠損がある。 | 耐荷力に影響(断面定数の低下)すると思われる変形や欠損がある。
点検項目 |  |  |  |  | 県市町名 |  | 路線名 |  | 橋種 |  | 点検日
[5 empty] | 橋梁コード |  | 位置（起点側） |  | 橋長(m) |  | 点検者
[5 empty] | 橋梁名 |  | 位置（終点側） |  | 総径間数 |  | 点検径間番号
上部工塗装面積
点検項目 |  |  |  | 損傷状況 | 損傷程度の評価（該当する項目に○を付けて下さい）点検項目中の( )内は健全性評価目安である | [6 empty] | 写真番号 （複数記入可） 該当部材無し以外は損傷程度によらず全ての写真番号を記載のこと | 損傷数量 損傷度Ｂ | 損傷数量 損傷度Ａ | 備考
[5 empty] | 該当部材 無し | O.K （健全性：Ⅰ） |  | B1 (健全性：Ⅰ～Ⅱ) | B2 （健全性：（Ⅰ～Ⅲ） | A （健全性：Ⅱ～Ⅳ）
22 | 上部工 | コンクリート | 主桁 | RC桁のひび割れ | 部材無し | ひび割れ幅0.2mm未満 ひび割れ間隔1.0m以上 |  | ひび割れ幅03mm未満 ひび割れ間隔0.5m程度 | ひび割れ幅0.3mm以上 ひび割れ間隔0.5m未満 | 耐荷力に影響すると思われるひび割れがある。 せん断ひび(支点付近に斜め45°)が発生している。 |  |  |  |  | 耐荷性に直接影響する
23 |  |  |  | PC桁のひび割れ | 部材無し | ひび割れ幅0.1mm未満 ひび割れ間隔1.0m以上 |  | ひび割れ幅0.2mm未満 ひび割れ間隔0.5m程度 | ひび割れ幅0.2mm以上 ひび割れ間隔0.5m未満 | 耐荷力に影響すると思われるひび割れがある。
24 |  |  |  | 剥離・鉄筋露出 | 部材無し | 局部的な剥離が見られ鉄筋の露出があるが錆の発生は少ない。 |  | 主たる鉄筋の一部(主筋、スターラップ)が露出しているが腐食は軽微である。 | 主たる鉄筋(主筋、スターラップ)が露出し腐食が著しく、わずかに断面の減少が見られる。 | 主たる鉄筋のほとんどが露出し腐食が著しく、耐荷力に影響すると思われる断面減少が見られる。
25 |  |  |  | 漏水・遊離石灰 | 部材無し | 損傷なし |  | ひび割れから漏水が生じているが、錆汁や遊離石灰はほとんどみられない。 | ひび割れから著しい漏水や遊離石灰、僅かな錆汁が発生している。 (単なる水滴や表面の伝い水による遊離石灰は除く) | 内部鉄筋の腐食を表すような多くの漏水や錆汁が発生している。
26 |  |  |  | 変形・欠損 | 部材無し | 当て傷等軽微な損傷がある。 |  | 局部的な変形や欠損がある。 | 著しい変形がある。 欠損が著しい。 | 耐荷力に影響(断面定数の低下)すると思われる変形や欠損が(支点、支間中央付近など)ある。
27 |  |  | 横桁・縦桁 | RC桁のひび割れ | 部材無し | ひび割れ幅0.2mm未満 ひび割れ間隔1.0m以上 |  | ひび割れ幅03mm未満 ひび割れ間隔0.5m程度 | ひび割れ幅0.3mm以上 ひび割れ間隔0.5m未満 | 耐荷力に影響すると思われるひび割れがある。 せん断ひび(支点付近に斜め45°)が発生している。 |  |  |  |  | 耐荷性に影響する部材
28 |  |  |  | PC桁のひび割れ | 部材無し | ひび割れ幅0.1mm未満 ひび割れ間隔1.0m以上 |  | ひび割れ幅0.2mm未満 ひび割れ間隔0.5m程度 | ひび割れ幅0.2mm以上 ひび割れ間隔0.5m未満 | 耐荷力に影響すると思われるひび割れがある。
29 |  |  |  | 剥離・鉄筋露出 | 部材無し | 局部的な剥離が見られ鉄筋の露出があるが錆の発生は少ない。 |  | 主たる鉄筋(主筋、スターラップ)が露出しているが腐食は軽微である。 | 主たる鉄筋(主筋、スターラップ)が露出し腐食が著しく断面の減少が見られる。 | 主たる鉄筋のほとんどが露出し腐食が著しく、耐荷力に影響すると思われる断面減少が見られる。
30 |  |  |  | 漏水・遊離石灰 | 部材無し | 損傷なし |  | ひび割れから漏水が生じているが、錆汁や遊離石灰はほとんどみられない。 | ひび割れから著しい漏水や遊離石灰、僅かな錆汁が発生している。 (単なる水滴や表面の伝い水による遊離石灰は除く) | 内部鉄筋の腐食を表すような多くの漏水や錆汁が発生している。
31 |  |  |  | 変形・欠損 | 部材無し | 当て傷等軽微な損傷がある。 |  | 変形がある。 または欠損がある。 | 著しい変形がある。 または欠損が著しい。 | 耐荷力に影響すると思われる変形や欠損がある。
32 |  |  | 床版 （張出部含む） | 剥離・鉄筋露出 | 部材無し | 局部的な剥離が見られ鉄筋の露出があるが錆の発生は少ない。 |  | 主たる鉄筋(主筋、スターラップ)が露出しているが腐食は軽微である。 | 主たる鉄筋(主筋、スターラップ)が露出し腐食が著しく僅かに断面の減少が見られる。 | 主たる鉄筋のほとんどが露出し腐食が著しく、耐荷力に影響すると思われる断面減少が見られる。 |  |  |  |  | 耐荷性に直接影響する
33 |  |  |  | 漏水・遊離石灰, うき,変色・劣化 | 部材無し | 損傷なし |  | コンクリートの劣化がある。ひび割れから漏水が生じているが、錆汁や遊離石灰はほとんどみられない。 | コンクリートの劣化が激しい。ひび割れから著しい漏水や遊離石灰,，錆汁が生じている。 (単なる水滴や表面の伝い水による遊離石灰は除く) | 漏水等の風化作用によりコンクリートや鉄筋の劣化が進み材料強度低下が考えられ耐荷力に影響を与えている。
34 |  |  |  | 抜け落ち | 部材無し | 損傷なし |  | － | － | コンクリートの抜け落ちがある。
35 |  |  |  | 床版ひび割れ | 部材無し | 性状、主として一方向のみに発生。 ひび割れ幅0.1ｍｍ未満 ひび割れ間隔1.0m以上 |  | 性状、格子状直前の状況に発生。 ひび割れ幅0.2ｍｍ未満 ,ひび割れ間隔0.5m程度 | 性状、格子状に発生。 ひび割れ幅0.2ｍｍ以上が連続 ひび割れ間隔0.2m以下の格子状 | 床版の疲労による劣化が加速期に達して、構造が等方性版から異方性へと変化し、耐荷力に影響すると思われる。
36 |  |  |  | 定着部の異常 | 部材無し | 軽微なひび割れがある。 |  | ＰＣ鋼材の定着部より錆汁が認められる。または定着部に損傷が認められる。 | ＰＣ鋼材の定着部のコンクリートが剥離している。または定着部に著しい損傷がある。 | 定着具やアンカープレートに大きな変形が見られる。
37 |  |  |  | 漏水・滞水 | 部材無し | 損傷なし |  | 伸縮装置からの漏水や排水装置からの漏水による伝い水がある。 | － | －
点検項目 |  |  |  |  | 県市町名 |  | 路線名 |  | 橋種 |  | 点検日
[5 empty] | 橋梁コード |  | 位置（起点側） |  | 橋長(m) |  | 点検者
[5 empty] | 橋梁名 |  | 位置（終点側） |  | 総径間数 |  | 点検径間番号
上部工塗装面積
点検項目 |  |  |  | 損傷状況 | 損傷程度の評価（該当する項目に○を付けて下さい）点検項目中の( )内は健全性評価目安である | [6 empty] | 写真番号 （複数記入可） 該当部材無し以外は損傷程度によらず全ての写真番号を記載のこと | 損傷数量 損傷度Ｂ | 損傷数量 損傷度Ａ | 備考
[5 empty] | 該当部材 無し | O.K （健全性：Ⅰ） |  | B1 (健全性：Ⅰ～Ⅱ) | B2 （健全性：（Ⅰ～Ⅲ） | A （健全性：Ⅱ～Ⅳ）
38 | 下部工 | 鋼 | 橋脚躯体 | 腐食 | 部材無し | 皮膜に変色が生じ、錆の発生があるが部分的である。 |  | 皮膜が剥離し全体に錆の発生がある。板厚減少を伴わない局部的な膨張がある。 | 錆の発生により部材に著しい膨張が生じ板厚の減少が見られる。 | 耐荷力に影響に影響(断面定数の低下)すると思われる板厚の減少がある。 |  |  |  |  | 耐荷性に影響する部材
39 |  |  |  | 亀裂・破断 | 部材無し | 損傷なし |  | 溶接接合部や鋼材の塗装表面に局部的な塗膜割れや亀裂やなどが見られる。亀裂が線状でなく短く、数が少ない。 | 溶接接合部や鋼材の塗装表面に線状の亀裂がある。亀裂の長さや発生本数が比較的長く多い。亀裂が鋼材内部に生じている可能性がある。 | 耐荷力に影響に影響(断面定数の低下)すると思われる大きな亀裂や破断がある。
40 |  |  |  | ゆるみ・脱落 | 部材無し | 損傷なし |  | 一群の添接部所に於いて5％未満のボルトに異常がある。 (使用材料は問わない) | 一群の添接部所に於いて5％以上のボルトに異常がある。 (使用材料は問わない) | 一群の添接部所に於いて5％以上のボルトに異常があり且つ一列一行に一本以上の異常がある。 B2の損傷状況且つ遅れ破壊を伴う材料(F11T)を使用。
41 |  |  |  | 変形・欠損 | 部材無し | 当て傷等軽微な損傷がある。 |  | 局部的な変形や欠損がある。 | 著しい変形(座屈等)や欠損がある。 | 耐荷力に影響(断面定数の低下)すると思われる変形や欠損がある。
42 |  | コンクリート | 橋台躯体・ 橋脚躯体 | ひび割れ | 部材無し | ひび割れ幅0.2mm未満 ひび割れ間隔1.0m以上 |  | ひび割れ幅03mm未満 ひび割れ間隔0.5m程度 | ひび割れ幅0.3mm以上 ひび割れ間隔0.5m未満 | 耐荷力に影響すると思われるひび割れがある。 主桁が落橋する様な大きな割れがある。
43 |  |  |  | 剥離・鉄筋露出 | 部材無し | 局部的な剥離が見られ鉄筋の露出があるが錆の発生は少ない。 |  | 主たる鉄筋(主筋、スターラップ)が露出しているが腐食は軽微である。 | 主たる鉄筋(主筋、スターラップ)が露出し腐食が著しく断面の減少が見られる。 | 主たる鉄筋の全てが露出し腐食が著しく、耐荷力に影響すると思われる断面減少が見られる。
44 |  |  |  | 漏水・遊離石灰 | 部材無し | 損傷なし |  | ひび割れから漏水が生じているが、錆汁や遊離石灰はほとんどみられない。 | ひび割れから著しい漏水や遊離石灰、僅かな錆汁が発生している。 (単なる水滴や表面の伝い水による遊離石灰は除く) | 内部鉄筋の腐食を表すような多くの錆汁が発生している。 発生箇所が広範囲で耐荷力に影響すると思われる鉄筋の断面減少が予想される。
45 |  | 基礎 |  | 沈下,移動,傾斜 | 部材無し | 損傷なし |  | 沈下、移動や傾斜の疑いがある。 | 明らかな沈下、移動、傾斜現象が見られる。 | 落橋の恐れがある。
46 |  |  |  | 洗掘 | 部材無し | 損傷なし |  | 軽微な洗掘がある。 | 比較的大きな(深く、長く、広い)洗掘現象が見られる。 | 落橋の恐れがある。
点検項目 |  |  |  | 損傷状況 | 損傷程度の評価（該当する項目に○を付けて下さい）点検項目中の( )内は健全性評価目安である | [6 empty] | 写真番号 （複数記入可） | 損傷数量 損傷度Ｂ | 損傷数量 損傷度Ａ | 備考
[5 empty] | 該当部材 無し | O.K （健全性：Ⅰ） |  | B1 (健全性：Ⅰ～Ⅱ) | B2 （健全性：（Ⅰ～Ⅲ） | A （健全性：Ⅱ～Ⅳ）
47 | その他 | 支承 | 本体 | 腐食，亀裂， ゆるみ・脱落，破断など | 部材無し | 板厚減少が見られない程度の腐食 が発生。 |  | 鋼材表面に著しい膨張が発生。 | 腐食により崩壊、消失をきたし路面に段差が生じ通行車両に軽微な支障が生じている。 | 腐食により崩壊、消失をきたし路面に段差が生じ通行車両に大きな支障が生じている。
48 |  |  |  | 支承の機能障害 | 部材無し | 損傷なしor損傷軽微 |  | 支承の一部機能(固定,可動、回転)が損なわれている。 | 支承の機能が消失している。 | 支承機能の消失により通行車両に大きな支障が生じている。
49 |  |  |  | 変形・欠損 | 部材無し | 損傷なし |  | 支承の機能障害に至らない程度の変形、欠損がある。 | 支承の機能障害を伴う様な変形や欠損がある。 | 支承の機能障害を伴う様な変形や欠損があり、通行車両に大きな支障が生じている。
50 |  |  | アンカー ボルト | 腐食，亀裂， ゆるみ・脱落，破断など | 部材無し | 部材径に減少が見られない程度の 腐食が発生。 |  | 腐食による膨張や破断、抜け出しがある。 | 著しい腐食による膨張や破断、抜け出しがある。 | －
51 |  |  | 落橋防止 システム | 腐食、破断、変形、欠損、ひび割れ,剥離、鉄筋露出 | 部材無し | 局部的に軽微な損傷がある。 |  | 軽微な損傷がある。 | 著しい損傷がある。 | －
|  |  |  | 種類 | □鋼 □コンクリート □ＰＣ鋼材連結 □突起 □桁下鋼材突起 □ピン連結 □チェーン連結 □沓座拡幅
52 |  |  | モルタル | ひび割れ，変形・欠損 | 部材無し | ひび割れ幅0.3ｍｍ以下 |  | 剥離、欠損がある | 著しい欠損等がある。 | 著しい欠損等が生じ、通行車両に大きな支障が生じている
53 |  | その他 |  |  | 部材無し | 損傷なし |  | 損傷あり | － | － |  |  |  |  | 下部工背後の凹凸等

## チェックシート記入例
|  |  |  | 現地調査までに記入 |  |  |  | 現地で記入
点検項目 |  |  |  |  | 県市町名 |  |  | 路線名 | ○○○線 | 橋種 | 本線橋 |  | 点検日 | 2015-04-01
[5 empty] | 橋梁コード | ○○○○ |  | 位置（起点側） |  | 橋長(m) | 100 |  | 点検者 | 三重 太郎
[5 empty] | 橋梁名 | ○○橋 |  | 位置（終点側） |  | 総径間数 | 3 |  | 点検径間番号 | 1
[13 empty] | 上部工塗装面積 | ----
点検項目 |  |  |  | 損傷状況 | 損傷程度の評価（該当する項目に○を付けて下さい）点検項目中の( )内は健全性評価目安である | [9 empty] | 写真番号 （複数記入可） 該当部材無し以外は損傷程度によらず全ての写真番号を記載のこと | 損傷数量 損傷度Ｂ | 損傷数量 損傷度Ａ | 備考
[5 empty] | 該当部材 無し |  | O.K （健全性：Ⅰ） |  | B1 (健全性：Ⅰ～Ⅱ) | B2 (健全性：Ⅰ～Ⅲ) |  | A (健全性：Ⅱ～Ⅳ)
1 | 橋面 | 路面 |  | 路面の凹凸 | 部材無し |  | 凹凸20ｍｍ未満の損傷がある。 損傷箇所が少ない。 |  | 凹凸20ｍｍ以上の損傷がある。 損傷箇所が比較的多い。 | 凹凸30ｍｍ以上の損傷がある。 損傷箇所や面積が多く広い。 |  | 車両等の通行に支障がある(凹凸40ｍｍ以上)損傷がある。 |  |  |  | 箇所 | 箇所 | 凹凸なし
2 |  |  |  | 舗装の異常 | 部材無し |  | 舗装ひび割れ幅5mm以下である。 密集度が低い。 |  | 舗装ひび割れ幅5mm以上で深さが床版に達している。発生箇所数や面積は少ない。 | 舗装ひび割れ幅10mm以上で舗装直下のコンクリートが土砂化している。 発生箇所や面積が多い。 |  | 車両等の通行に於いて減速や迂回を必要とするような損傷がある。 |  |  |  | ｍ2 | ｍ2
3 |  | 伸縮装置 |  | 遊間の異常 | 部材無し |  | 各遊間に差はあるが必要程度の遊間は確保されている。 |  | 各遊間の間隔が極端に異なっている。直角方向にずれている。 | 装置の櫛の歯が完全に離れている。 桁とパラペットあるいは桁同士が接触している。 |  | 遊間の異常な広がりや装置の座屈変形によるせり上がり等により、第三者に障害を及ぼす懸念がある。 |  |  |  | 箇所 | 箇所
4 |  |  |  | 路面の凹凸 | 部材無し |  | 凹凸20ｍｍ未満の損傷がある。 損傷箇所が少ない。 |  | 凹凸20ｍｍ以上の損傷がある。 損傷箇所が比較的多い。 | 凹凸30ｍｍ以上の損傷がある。 損傷箇所や面積が多く広い。 |  | 車両等の通行に支障がある(凹凸40ｍｍ以上)損傷がある。 |  |  |  | 箇所 | 箇所
5 |  |  |  | 鋼製ジョイントの場合 腐食，亀裂， ゆるみ・脱落，破断など | 部材無し |  | 鋼材の表面に部分的な腐食がある。 |  | 鋼材表面全体に錆が発生している。 櫛の歯の一部に軽微な破断や欠損がある。 | 錆の発生が激しく板厚の減少がある。 櫛の歯に比較的大きな亀裂や破断がある。 |  | 櫛の歯の破断や欠損により、通行車両等に障害(パンク、転倒)を及ぼす懸念がある。 |  |  |  | 箇所 | 箇所
6 |  |  |  | 変形・欠損、漏水など (ゴム系) | 部材無し |  | 経年劣化がある。 |  | 部分的に軽度の変形・欠損、漏水などがある。 | 部材全体に劣化が進み比較的大きな変形や欠損がある。 欠損箇所から橋面下への漏水が見られる。 |  | 部材に著しい変形や欠損が生じている。 第三者の通行に支障がある。 |  |  |  | 箇所 | 箇所 | ゴム欠損 漏水あり
7 |  | 高欄・防護柵・ 地覆・中央分離帯 |  | 腐食,変形・欠損など | 部材無し |  | (鋼部材の場合)錆は表面錆で板厚の減少や断面欠損はなく、錆びの面積は50％未満。 部材等の変形、欠損はない。 (コンクリート部材の場合) 部材等の変形、欠損、鉄筋の露出はない。 |  | (鋼部材の場合)錆は表面錆で板厚の減少や断面欠損はないが、錆びの面積は50％以上。 部材等の変形、欠損はあるが軽微である。 (コンクリート部材の場合) 部材等の変形、欠損、鉄筋の露出はあるが軽微である。 | (鋼部材の場合)錆による板厚の減少や断面欠損があるが、錆びの面積は50％未満。 部材の一部が局部的に著しく変形し一部が欠損している。 支柱下地覆が欠損し支柱が浮いている。 (コンクリート部材の場合) 部材の一部が局部的に著しく変形し一部が欠損している。 |  | (鋼部材の場合)車両の衝突による変形や腐食による断面欠損があり、錆びの面積が50％以上である。 損傷により逸脱防止構造(支柱や梁)の機能が失われ車両や通行人に支障がある。 (コンクリート部材の場合) 損傷により逸脱防止構造(支柱や梁)の機能が失われ車両や通行人に支障がある。 |  |  |  | ｍ | ｍ | 錆の面積30％
8 |  | 排水施設 桝、管 |  | 腐食,変形・欠損など | 部材無し |  | 軽微な腐食はあるが、変形、欠損はない。 |  | 部材が局所的に変形している。 排水管全体が腐食している。 | 部材全体が著しく腐食して部分的に欠損している。 桝の一部に変形や欠損がある。 |  | 排水管の腐食が著しく部材が欠損し、機能不全を生じている。 排水桝が消失し空隙が生じ第三者の通行に支障がある。 |  |  |  | 箇所 | 箇所 | 排水管欠損
9 |  | その他付属物 |  | 腐食,変形・欠損など | 部材無し |  | 軽微な腐食はあるが、変形、欠損はない。 |  | 部材が局部的に変形し、一部が著しく欠損している。 | 部材が全体的に著しく変形したり、欠損している。 |  | 橋上施設部材の変形や異常により第三者の通行に支障がある。 |  |  |  | 箇所 | 箇所 | 照明灯錆
|  |  |  | 現地調査までに記入 |  |  |  | 現地で記入
点検項目 |  |  |  |  | 県市町名 |  |  | 路線名 | ○○○線 | 橋種 | 本線橋 |  | 点検日 | 2015-04-01
[5 empty] | 橋梁コード | ○○○○ |  | 位置（起点側） |  | 橋長(m) | 100 |  | 点検者 | 三重 太郎
[5 empty] | 橋梁名 | ○○橋 |  | 位置（終点側） |  | 総径間数 | 3 |  | 点検径間番号 | 1
[13 empty] | 上部工塗装面積 | ----
点検項目 |  |  |  | 損傷状況 | 損傷程度の評価（該当する項目に○を付けて下さい）点検項目中の( )内は健全性評価目安である | [9 empty] | 写真番号 （複数記入可） 該当部材無し以外は損傷程度によらず全ての写真番号を記載のこと | 損傷数量 損傷度Ｂ | 損傷数量 損傷度Ａ | 備考
[5 empty] | 該当部材 無し |  | O.K （健全性：Ⅰ） |  | B1 (健全性：Ⅰ～Ⅱ) | B2 （健全性：（Ⅰ～Ⅲ） |  | A （健全性：Ⅱ～Ⅳ）
10 | 上部工 | 鋼 | 主桁 アーチリブ 補剛桁 吊材 | 腐食 | 部材無し |  | 皮膜に変色はない。 錆は表面錆で板厚の減少や断面欠損はなく、錆びの面積は50％未満である。 |  | 皮膜が一部劣化している。 錆は表面錆で板厚の減少や断面欠損はない。（錆び面積50％以上） 板厚減少を伴わない局部的な膨張がある。 | 皮膜が劣化し点錆が発生している。 錆の発生により部材(支点、支間中央付近以外)に著しい膨張が生じ板厚の減少が見られる。 |  | 皮膜の劣化範囲が広くし点錆が発生している。 耐荷力に影響(断面定数の低下)すると思われる板厚の減少が(支点、支間中央付近など)ある。 |  |  |  | ｍ2 | ｍ2 | 耐荷性に直接影響する
11 |  |  |  | 亀裂・破断 | 部材無し |  | 損傷なし |  | 溶接接合部や鋼材の塗装表面に局部的な塗膜割れや亀裂やなどが見られる。亀裂が線状でなく短く、数が少ない。 | 溶接接合部や鋼材の塗装表面に線状の亀裂がある。亀裂の長さや発生本数が比較的長く多い。亀裂が鋼材内部に生じている可能性がある。 |  | 耐荷力に影響(断面定数の低下)すると思われる大きな亀裂や破断が(支点付近に)ある。 |  |  |  | 箇所 | 箇所
12 |  |  |  | ゆるみ・脱落 | 部材無し |  | 損傷なし |  | 一群の添接部所に於いて5％未満のボルトに異常がある。 (使用材料は問わない) | 一群の添接部所に於いて5％以上のボルトに異常がある。 (使用材料は問わない) |  | 一群の添接部所に於いて5％以上のボルトに異常があり且つ一列一行に一本以上の異常がある。 B2の損傷状況且つ遅れ破壊を伴う材料(F11T)を使用。
13 |  |  |  | 変形・欠損 | 部材無し |  | 当て傷等軽微な損傷がある。 |  | 局部的な変形や欠損がある。 | 著しい変形(座屈等)や欠損がある。 |  | 耐荷力に影響(断面定数の低下)すると思われる変形や欠損が（支点や支間中央付近など）ある。 |  |  |  | 箇所 | 箇所
14 |  |  | 横桁・縦桁 | 腐食 | 部材無し |  | 皮膜に変色はない。 錆は表面錆で板厚の減少や断面欠損はなく、錆びの面積は50％未満である。 |  | 皮膜が一部劣化している。 錆は表面錆で板厚の減少や断面欠損はない。（錆び面積50％以上） 板厚減少を伴わない局部的な膨張がある。 | 皮膜が劣化し点錆が発生している。 錆の発生により部材(支点、支間中央付近以外)に著しい膨張が生じ板厚の減少が見られる。 |  | 耐荷力に影響(断面定数の低下)すると思われる板厚の減少が(接合部、支間中央付近など)ある。 |  |  |  | ｍ2 | ｍ2 | 耐荷性に影響する部材
15 |  |  |  | 亀裂・破断 | 部材無し |  | 損傷なし |  | 溶接接合部や鋼材の塗装表面に局部的な塗膜割れや亀裂やなどが見られる。 亀裂が線状でなく短く、数が少ない。 | 溶接接合部や鋼材の塗装表面に線状の亀裂があり、亀裂の長さや発生本数が比較的長く多い。 亀裂が鋼材内部に生じている可能性がある。 |  | 耐荷力に影響に影響(断面定数の低下)すると思われる大きな亀裂や破断が(接合部、支間中央付近など)ある。 |  |  |  | 箇所 | 箇所
16 |  |  |  | ゆるみ・脱落 | 部材無し |  | 損傷なし |  | 一群の添接部所に於いて5％未満のボルトに異常がある。 (使用材料は問わない) | 一群の添接部所に於いて5％以上のボルトに異常がある。 (使用材料は問わない) |  | 一群の添接部所に於いて5％以上のボルトに異常があり且つ一列一行に一本以上の異常がある。 B2の損傷状況且つ遅れ破壊を伴う材料(F11T)を使用。 |  |  |  | 箇所 | 箇所
17 |  |  |  | 変形・欠損 | 部材無し |  | 当て傷等軽微な損傷がある。 |  | 局部的な変形や欠損がある。 | 著しい変形(座屈等)や欠損がある。 |  | 耐荷力に影響(断面定数の低下)すると思われる変形や欠損がある。 |  |  |  | 箇所 | 箇所
18 |  |  | 床版 | 腐食 | 部材無し |  | 皮膜に変色はない。 錆は表面錆で板厚の減少や断面欠損はなく、錆びの面積は50％未満である。 |  | 皮膜が一部劣化している。 錆は表面錆で板厚の減少や断面欠損はない。（錆び面積50％以上） 板厚減少を伴わない局部的な膨張がある。 | 皮膜が劣化し点錆が発生している。 錆の発生により部材(支点、支間中央付近以外)に著しい膨張が生じ板厚の減少が見られる。 |  | 耐荷力に影響(断面定数の低下)すると思われる板厚の減少が(接合部、支間中央付近など)ある。 |  |  |  | ｍ2 | ｍ2 | 耐荷性に影響する部材
19 |  |  |  | 亀裂・破断 | 部材無し |  | 損傷なし |  | 溶接接合部や鋼材の塗装表面に局部的な塗膜割れや亀裂などが見られる。 亀裂が線状でなく短く、数が少ない。 | 溶接接合部や鋼材の塗装表面に線状の亀裂がある。 亀裂の長さや発生本数が比較的長く多い。亀裂が鋼材内部に生じている可能性がある。 |  | 耐荷力に影響に影響(断面定数の低下)すると思われる大きな亀裂や破断がある。 |  |  |  | 箇所 | 箇所
20 |  |  |  | ゆるみ・脱落 | 部材無し |  | 損傷なし |  | 一群の添接部所に於いて5％未満のボルトに異常がある。 (使用材料は問わない) | 一群の添接部所に於いて5％以上のボルトに異常がある。 (使用材料は問わない) |  | 一群の添接部所に於いて5％以上のボルトに異常があり且つ一列一行に一本以上の異常がある。 B2の損傷状況且つ遅れ破壊を伴う材料(F11T)を使用。 |  |  |  | 箇所 | 箇所
21 |  |  |  | 変形・欠損 | 部材無し |  | 当て傷等軽微な損傷がある。 |  | 局部的な変形や欠損がある。 | 著しい変形(座屈等)や欠損がある。 |  | 耐荷力に影響(断面定数の低下)すると思われる変形や欠損がある。 |  |  |  | 箇所 | 箇所
|  |  |  | 現地調査までに記入 |  |  |  | 現地で記入
点検項目 |  |  |  |  | 県市町名 |  |  | 路線名 | ○○○線 | 橋種 | 本線橋 |  | 点検日 | 2015-04-01
[5 empty] | 橋梁コード | ○○○○ |  | 位置（起点側） |  | 橋長(m) | 100 |  | 点検者 | 三重 太郎
[5 empty] | 橋梁名 | ○○橋 |  | 位置（終点側） |  | 総径間数 | 3 |  | 点検径間番号 | 1
[13 empty] | 上部工塗装面積 | ----
点検項目 |  |  |  | 損傷状況 | 損傷程度の評価（該当する項目に○を付けて下さい）点検項目中の( )内は健全性評価目安である | [9 empty] | 写真番号 （複数記入可） 該当部材無し以外は損傷程度によらず全ての写真番号を記載のこと | 損傷数量 損傷度Ｂ | 損傷数量 損傷度Ａ | 備考
[5 empty] | 該当部材 無し |  | O.K （健全性：Ⅰ） |  | B1 (健全性：Ⅰ～Ⅱ) | B2 （健全性：（Ⅰ～Ⅲ） |  | A （健全性：Ⅱ～Ⅳ）
22 | 上部工 | コンクリート | 主桁 | RC桁のひび割れ | 部材無し |  | ひび割れ幅0.2mm未満 ひび割れ間隔1.0m以上 |  | ひび割れ幅03mm未満 ひび割れ間隔0.5m程度 | ひび割れ幅0.3mm以上 ひび割れ間隔0.5m未満 |  | 耐荷力に影響すると思われるひび割れがある。 せん断ひび(支点付近に斜め45°)が発生している。 |  |  |  | ｍ2 | ｍ2 | ひび割れ下面0.05㎜、側面0.15㎜
23 |  |  |  | PC桁のひび割れ | 部材無し |  | ひび割れ幅0.1mm未満 ひび割れ間隔1.0m以上 |  | ひび割れ幅0.2mm未満 ひび割れ間隔0.5m程度 | ひび割れ幅0.2mm以上 ひび割れ間隔0.5m未満 |  | 耐荷力に影響すると思われるひび割れがある。 |  |  |  | ｍ2 | ｍ2
24 |  |  |  | 剥離・鉄筋露出 | 部材無し |  | 局部的な剥離が見られ鉄筋の露出があるが錆の発生は少ない。 |  | 主たる鉄筋の一部(主筋、スターラップ)が露出しているが腐食は軽微である。 | 主たる鉄筋(主筋、スターラップ)が露出し腐食が著しく、わずかに断面の減少が見られる。 |  | 主たる鉄筋のほとんどが露出し腐食が著しく、耐荷力に影響すると思われる断面減少が見られる。 |  |  |  | ｍ2 | ｍ2 | なし
25 |  |  |  | 漏水・遊離石灰 | 部材無し |  | 損傷なし |  | ひび割れから漏水が生じているが、錆汁や遊離石灰はほとんどみられない。 | ひび割れから著しい漏水や遊離石灰、僅かな錆汁が発生している。 (単なる水滴や表面の伝い水による遊離石灰は除く) |  | 内部鉄筋の腐食を表すような多くの漏水や錆汁が発生している。 |  |  |  | ｍ2 | ｍ2 | 遊離石灰が少し見られる
26 |  |  |  | 変形・欠損 | 部材無し |  | 当て傷等軽微な損傷がある。 |  | 局部的な変形や欠損がある。 | 著しい変形がある。 欠損が著しい。 |  | 耐荷力に影響(断面定数の低下)すると思われる変形や欠損が(支点、支間中央付近など)ある。 |  |  |  | 箇所 | 箇所 | なし
27 |  |  | 横桁・縦桁 | RC桁のひび割れ | 部材無し |  | ひび割れ幅0.2mm未満 ひび割れ間隔1.0m以上 |  | ひび割れ幅03mm未満 ひび割れ間隔0.5m程度 | ひび割れ幅0.3mm以上 ひび割れ間隔0.5m未満 |  | 耐荷力に影響すると思われるひび割れがある。 せん断ひび(支点付近に斜め45°)が発生している。 |  |  |  | ｍ2 | ｍ2 | ひび割れ0.15㎜
28 |  |  |  | PC桁のひび割れ | 部材無し |  | ひび割れ幅0.1mm未満 ひび割れ間隔1.0m以上 |  | ひび割れ幅0.2mm未満 ひび割れ間隔0.5m程度 | ひび割れ幅0.2mm以上 ひび割れ間隔0.5m未満 |  | 耐荷力に影響すると思われるひび割れがある。 |  |  |  | ｍ2 | ｍ2
29 |  |  |  | 剥離・鉄筋露出 | 部材無し |  | 局部的な剥離が見られ鉄筋の露出があるが錆の発生は少ない。 |  | 主たる鉄筋(主筋、スターラップ)が露出しているが腐食は軽微である。 | 主たる鉄筋(主筋、スターラップ)が露出し腐食が著しく断面の減少が見られる。 |  | 主たる鉄筋のほとんどが露出し腐食が著しく、耐荷力に影響すると思われる断面減少が見られる。 |  |  |  | ｍ2 | ｍ2 | なし
30 |  |  |  | 漏水・遊離石灰 | 部材無し |  | 損傷なし |  | ひび割れから漏水が生じているが、錆汁や遊離石灰はほとんどみられない。 | ひび割れから著しい漏水や遊離石灰、僅かな錆汁が発生している。 (単なる水滴や表面の伝い水による遊離石灰は除く) |  | 内部鉄筋の腐食を表すような多くの漏水や錆汁が発生している。 |  |  |  | ｍ2 | ｍ2 | 遊離石灰が少し見られる
31 |  |  |  | 変形・欠損 | 部材無し |  | 当て傷等軽微な損傷がある。 |  | 変形がある。 または欠損がある。 | 著しい変形がある。 または欠損が著しい。 |  | 耐荷力に影響すると思われる変形や欠損がある。 |  |  |  | 箇所 | 箇所 | なし
32 |  |  | 床版 （張出部含む） | 剥離・鉄筋露出 | 部材無し |  | 局部的な剥離が見られ鉄筋の露出があるが錆の発生は少ない。 |  | 主たる鉄筋(主筋、スターラップ)が露出しているが腐食は軽微である。 | 主たる鉄筋(主筋、スターラップ)が露出し腐食が著しく僅かに断面の減少が見られる。 |  | 主たる鉄筋のほとんどが露出し腐食が著しく、耐荷力に影響すると思われる断面減少が見られる。 |  |  |  | ｍ2 | ｍ2 | なし
33 |  |  |  | 漏水・遊離石灰, うき,変色・劣化 | 部材無し |  | 損傷なし |  | コンクリートの劣化がある。ひび割れから漏水が生じているが、錆汁や遊離石灰はほとんどみられない。 | コンクリートの劣化が激しい。ひび割れから著しい漏水や遊離石灰,，錆汁が生じている。 (単なる水滴や表面の伝い水による遊離石灰は除く) |  | 漏水等の風化作用によりコンクリートや鉄筋の劣化が進み材料強度低下が考えられ耐荷力に影響を与えている。 |  |  |  | ｍ2 | ｍ2
34 |  |  |  | 抜け落ち | 部材無し |  | 損傷なし |  | － | － |  | コンクリートの抜け落ちがある。 |  |  |  | ｍ2 | ｍ2
35 |  |  |  | 床版ひび割れ | 部材無し |  | 性状、主として一方向のみに発生。 ひび割れ幅0.1ｍｍ未満 ひび割れ間隔1.0m以上 |  | 性状、格子状直前の状況に発生。 ひび割れ幅0.2ｍｍ未満 ,ひび割れ間隔0.5m程度 | 性状、格子状に発生。 ひび割れ幅0.2ｍｍ以上が連続 ひび割れ間隔0.2m以下の格子状 |  | 床版の疲労による劣化が加速期に達して、構造が等方性版から異方性へと変化し、耐荷力に影響すると思われる。 |  |  |  | ｍ2 | ｍ2 | 幅0.15㎜ 間隔0.5ｍ
36 |  |  |  | 定着部の異常 | 部材無し |  | 軽微なひび割れがある。 |  | ＰＣ鋼材の定着部より錆汁が認められる。または定着部に損傷が認められる。 | ＰＣ鋼材の定着部のコンクリートが剥離している。または定着部に著しい損傷がある。 |  | 定着具やアンカープレートに大きな変形が見られる。 |  |  |  | 箇所 | 箇所
37 |  |  |  | 漏水・滞水 | 部材無し |  | 損傷なし |  | 伸縮装置からの漏水や排水装置からの漏水による伝い水がある。 | － |  | － |  |  |  | 箇所 | 箇所
|  |  |  | 現地調査までに記入 |  |  |  | 現地で記入
点検項目 |  |  |  |  | 県市町名 |  |  | 路線名 | ○○○線 | 橋種 | 本線橋 |  | 点検日 | 2015-04-01
[5 empty] | 橋梁コード | ○○○○ |  | 位置（起点側） |  | 橋長(m) | 100 |  | 点検者 | 三重 太郎
[5 empty] | 橋梁名 | ○○橋 |  | 位置（終点側） |  | 総径間数 | 3 |  | 点検径間番号 | 1
[13 empty] | 上部工塗装面積 | ----
点検項目 |  |  |  | 損傷状況 | 損傷程度の評価（該当する項目に○を付けて下さい）点検項目中の( )内は健全性評価目安である | [9 empty] | 写真番号 （複数記入可） 該当部材無し以外は損傷程度によらず全ての写真番号を記載のこと | 損傷数量 損傷度Ｂ | 損傷数量 損傷度Ａ | 備考
[5 empty] | 該当部材 無し |  | O.K （健全性：Ⅰ） |  | B1 (健全性：Ⅰ～Ⅱ) | B2 （健全性：（Ⅰ～Ⅲ） |  | A （健全性：Ⅱ～Ⅳ）
38 | 下部工 | 鋼 | 橋脚躯体 | 腐食 | 部材無し |  | 皮膜に変色が生じ、錆の発生があるが部分的である。 |  | 皮膜が剥離し全体に錆の発生がある。板厚減少を伴わない局部的な膨張がある。 | 錆の発生により部材に著しい膨張が生じ板厚の減少が見られる。 |  | 耐荷力に影響に影響(断面定数の低下)すると思われる板厚の減少がある。 |  |  |  | ｍ2 | ｍ2
39 |  |  |  | 亀裂・破断 | 部材無し |  | 損傷なし |  | 溶接接合部や鋼材の塗装表面に局部的な塗膜割れや亀裂やなどが見られる。亀裂が線状でなく短く、数が少ない。 | 溶接接合部や鋼材の塗装表面に線状の亀裂がある。亀裂の長さや発生本数が比較的長く多い。亀裂が鋼材内部に生じている可能性がある。 |  | 耐荷力に影響に影響(断面定数の低下)すると思われる大きな亀裂や破断がある。 |  |  |  | 箇所 | 箇所
40 |  |  |  | ゆるみ・脱落 | 部材無し |  | 損傷なし |  | 一群の添接部所に於いて5％未満のボルトに異常がある。 (使用材料は問わない) | 一群の添接部所に於いて5％以上のボルトに異常がある。 (使用材料は問わない) |  | 一群の添接部所に於いて5％以上のボルトに異常があり且つ一列一行に一本以上の異常がある。 B2の損傷状況且つ遅れ破壊を伴う材料(F11T)を使用。 |  |  |  | 箇所 | 箇所
41 |  |  |  | 変形・欠損 | 部材無し |  | 当て傷等軽微な損傷がある。 |  | 局部的な変形や欠損がある。 | 著しい変形(座屈等)や欠損がある。 |  | 耐荷力に影響(断面定数の低下)すると思われる変形や欠損がある。 |  |  |  | 箇所 | 箇所
42 |  | コンクリート | 橋台躯体・ 橋脚躯体 | ひび割れ | 部材無し |  | ひび割れ幅0.2mm未満 ひび割れ間隔1.0m以上 |  | ひび割れ幅03mm未満 ひび割れ間隔0.5m程度 | ひび割れ幅0.3mm以上 ひび割れ間隔0.5m未満 |  | 耐荷力に影響すると思われるひび割れがある。 主桁が落橋する様な大きな割れがある。 |  |  |  | ｍ2 | ｍ2 | 0.4㎜、0.4ｍ
43 |  |  |  | 剥離・鉄筋露出 | 部材無し |  | 局部的な剥離が見られ鉄筋の露出があるが錆の発生は少ない。 |  | 主たる鉄筋(主筋、スターラップ)が露出しているが腐食は軽微である。 | 主たる鉄筋(主筋、スターラップ)が露出し腐食が著しく断面の減少が見られる。 |  | 主たる鉄筋の全てが露出し腐食が著しく、耐荷力に影響すると思われる断面減少が見られる。 |  |  |  | ｍ2 | ｍ2
44 |  |  |  | 漏水・遊離石灰 | 部材無し |  | 損傷なし |  | ひび割れから漏水が生じているが、錆汁や遊離石灰はほとんどみられない。 | ひび割れから著しい漏水や遊離石灰、僅かな錆汁が発生している。 (単なる水滴や表面の伝い水による遊離石灰は除く) |  | 内部鉄筋の腐食を表すような多くの錆汁が発生している。 発生箇所が広範囲で耐荷力に影響すると思われる鉄筋の断面減少が予想される。 |  |  |  | ｍ2 | ｍ2
45 |  | 基礎 |  | 沈下,移動,傾斜 | 部材無し |  | 損傷なし |  | 沈下、移動や傾斜の疑いがある。 | 明らかな沈下、移動、傾斜現象が見られる。 |  | 落橋の恐れがある。 |  |  |  | ｃｍ | ｃｍ | 詳細調査
46 |  |  |  | 洗掘 | 部材無し |  | 損傷なし |  | 軽微な洗掘がある。 | 比較的大きな(深く、長く、広い)洗掘現象が見られる。 |  | 落橋の恐れがある。 |  |  |  | 箇所 | 箇所
点検項目 |  |  |  | 損傷状況 | 損傷程度の評価（該当する項目に○を付けて下さい）点検項目中の( )内は健全性評価目安である | [9 empty] | 写真番号 （複数記入可） | 損傷数量 損傷度Ｂ | 損傷数量 損傷度Ａ | 備考
[5 empty] | 該当部材 無し |  | O.K （健全性：Ⅰ） |  | B1 (健全性：Ⅰ～Ⅱ) | B2 （健全性：（Ⅰ～Ⅲ） |  | A （健全性：Ⅱ～Ⅳ）
47 | その他 | 支承 | 本体 | 腐食，亀裂， ゆるみ・脱落，破断など | 部材無し |  | 板厚減少が見られない程度の腐食 が発生。 |  | 鋼材表面に著しい膨張が発生。 | 腐食により崩壊、消失をきたし路面に段差が生じ通行車両に軽微な支障が生じている。 |  | 腐食により崩壊、消失をきたし路面に段差が生じ通行車両に大きな支障が生じている。 |  |  |  | ｍ2 | ｍ2 | Ａ1 4箇所
48 |  |  |  | 支承の機能障害 | 部材無し |  | 損傷なしor損傷軽微 |  | 支承の一部機能(固定,可動、回転)が損なわれている。 | 支承の機能が消失している。 |  | 支承機能の消失により通行車両に大きな支障が生じている。 |  |  |  | 箇所 | 箇所 | 腐食による
49 |  |  |  | 変形・欠損 | 部材無し |  | 損傷なし |  | 支承の機能障害に至らない程度の変形、欠損がある。 | 支承の機能障害を伴う様な変形や欠損がある。 |  | 支承の機能障害を伴う様な変形や欠損があり、通行車両に大きな支障が生じている。 |  |  |  | 箇所 | 箇所
50 |  |  | アンカー ボルト | 腐食，亀裂， ゆるみ・脱落，破断など | 部材無し |  | 部材径に減少が見られない程度の 腐食が発生。 |  | 腐食による膨張や破断、抜け出しがある。 | 著しい腐食による膨張や破断、抜け出しがある。 |  | － |  |  |  | 箇所 | 箇所 | なし
51 |  |  | 落橋防止 システム | 腐食、破断、変形、欠損、ひび割れ,剥離、鉄筋露出 | 部材無し |  | 局部的に軽微な損傷がある。 |  | 軽微な損傷がある。 | 著しい損傷がある。 |  | － |  |  |  | 箇所 | 箇所 | 0.55㎜
|  |  |  | 種類 | □鋼 □コンクリート □ＰＣ鋼材連結 □突起 □桁下鋼材突起 □ピン連結 □チェーン連結 □沓座拡幅
52 |  |  | モルタル | ひび割れ，変形・欠損 | 部材無し |  | ひび割れ幅0.3ｍｍ以下 |  | 剥離、欠損がある | 著しい欠損等がある。 |  | 著しい欠損等が生じ、通行車両に大きな支障が生じている |  |  |  | 箇所 | 箇所
53 |  | その他 |  |  | 部材無し |  | 損傷なし |  | 損傷あり | － |  | － |  |  |  | 箇所 | 箇所
損傷程度評価に○を付ける。
概算数量及び備考を記入。
現地点検時、塗装履歴が表示されているときは、その面積を記入
30
30
1
4
1
現地点検時、塗装履歴が表示されているときは、その面積を記入
サンプルは、コンクリート上部工のため「部材無し」に○を付ける。
現地点検時、塗装履歴が表示されているときは、その面積を記入
1
1
現地点検時、塗装履歴が表示されているときは、その面積を記入
2.0

## チェックシート（BOX）
ボックスカルバート用チェックシート
点検項目 |  |  |  |  | 県市町名 |  | 路線名 |  | 橋種 |  | 点検日
[5 empty] | 橋梁コード |  | 位置（起点側） |  | 橋長(m) |  | 点検者
[5 empty] | 橋梁名 |  | 位置（終点側） |  | 総径間数 |  | 点検径間番号
上部工塗装面積
点検項目 |  |  |  | 損傷状況 | 損傷程度の評価（該当する項目に○を付けて下さい）点検項目中の( )内は健全性評価目安である | [6 empty] | 写真番号 （複数記入可） 該当部材無し以外は損傷程度によらず全ての写真番号を記載のこと | 損傷数量 損傷度Ｂ | 損傷数量 損傷度Ａ | 備考
[5 empty] | 該当部材 無し | O.K （健全性：Ⅰ） |  | B1 (健全性：Ⅰ～Ⅱ) | B2 (健全性：Ⅰ～Ⅲ) | A (健全性：Ⅱ～Ⅳ)
1 | 橋面 | 路面 |  | 路面の凹凸 | 部材無し | 凹凸20ｍｍ未満の損傷がある。 損傷箇所が少ない。 |  | 凹凸20ｍｍ以上の損傷がある。 損傷箇所が比較的多い。 | 凹凸30ｍｍ以上の損傷がある。 損傷箇所や面積が多く広い。 | 車両等の通行に支障がある(凹凸40ｍｍ以上)損傷がある。 |  |  |  |  | 供用性を評価
2 |  |  |  | 舗装の異常 | 部材無し | 舗装ひび割れ幅5mm以下である。 密集度が低い。 |  | 舗装ひび割れ幅5mm以上で深さが床版に達している。発生箇所数や面積は少ない。 | 舗装ひび割れ幅10mm以上で舗装直下のコンクリートが土砂化している。 発生箇所や面積が多い。 | 車両等の通行に於いて減速や迂回を必要とするような損傷がある。
7 |  | 高欄・防護柵・ 地覆・中央分離帯 |  | 腐食,変形・欠損など | 部材無し | (鋼部材の場合)錆は表面錆で板厚の減少や断面欠損はなく、錆びの面積は50％未満。 部材等の変形、欠損はない。 (コンクリート部材の場合) 部材等の変形、欠損、鉄筋の露出はない。 |  | (鋼部材の場合)錆は表面錆で板厚の減少や断面欠損はないが、錆びの面積は50％以上。 部材等の変形、欠損はあるが軽微である。 (コンクリート部材の場合) 部材等の変形、欠損、鉄筋の露出はあるが軽微である。 | (鋼部材の場合)錆による板厚の減少や断面欠損があるが、錆びの面積は50％未満。 部材の一部が局部的に著しく変形し一部が欠損している。 支柱下地覆が欠損し支柱が浮いている。 (コンクリート部材の場合) 部材の一部が局部的に著しく変形し一部が欠損している。 | (鋼部材の場合)車両の衝突による変形や腐食による断面欠損があり、錆びの面積が50％以上である。 損傷により逸脱防止構造(支柱や梁)の機能が失われ車両や通行人に支障がある。 (コンクリート部材の場合) 損傷により逸脱防止構造(支柱や梁)の機能が失われ車両や通行人に支障がある。 |  |  |  |  | 供用性を評価
点検項目 |  |  |  | 損傷状況 | 損傷程度の評価（該当する項目に○を付けて下さい）点検項目中の( )内は健全性評価目安である | [6 empty] | 写真番号 （複数記入可） 該当部材無し以外は損傷程度によらず全ての写真番号を記載のこと | 損傷数量 損傷度Ｂ | 損傷数量 損傷度Ａ | 備考
[5 empty] | 該当部材 無し | O.K （健全性：Ⅰ） |  | B1 (健全性：Ⅰ～Ⅱ) | B2 （健全性：（Ⅰ～Ⅲ） | A （健全性：Ⅱ～Ⅳ）
32 | 上部工 | コンクリート | 主桁 （頂版） | 剥離・鉄筋露出 | 部材無し | 局部的な剥離が見られ鉄筋の露出があるが錆の発生は少ない。 |  | 主たる鉄筋(主筋、スターラップ)が露出しているが腐食は軽微である。 | 主たる鉄筋(主筋、スターラップ)が露出し腐食が著しく僅かに断面の減少が見られる。 | 主たる鉄筋のほとんどが露出し腐食が著しく、耐荷力に影響すると思われる断面減少が見られる。 |  |  |  |  | 耐荷性に直接影響する
33 |  |  |  | 漏水・遊離石灰, うき,変色・劣化 | 部材無し | 損傷なし |  | コンクリートの劣化がある。ひび割れから漏水が生じているが、錆汁や遊離石灰はほとんどみられない。 | コンクリートの劣化が激しい。ひび割れから著しい漏水や遊離石灰,，錆汁が生じている。 (単なる水滴や表面の伝い水による遊離石灰は除く) | 漏水等の風化作用によりコンクリートや鉄筋の劣化が進み材料強度低下が考えられ耐荷力に影響を与えている。
34 |  |  |  | 抜け落ち | 部材無し | 損傷なし |  | － | － | コンクリートの抜け落ちがある。
35 |  |  |  | 床版ひび割れ | 部材無し | 性状、主として一方向のみに発生。 ひび割れ幅0.1ｍｍ未満 ひび割れ間隔1.0m以上 |  | 性状、格子状直前の状況に発生。 ひび割れ幅0.2ｍｍ未満 ,ひび割れ間隔0.5m程度 | 性状、格子状に発生。 ひび割れ幅0.2ｍｍ以上が連続 ひび割れ間隔0.2m以下の格子状 | 床版の疲労による劣化が加速期に達して、構造が等方性版から異方性へと変化し、耐荷力に影響すると思われる。
36 |  |  |  | 定着部の異常 | 部材無し | 軽微なひび割れがある。 |  | ＰＣ鋼材の定着部より錆汁が認められる。または定着部に損傷が認められる。 | ＰＣ鋼材の定着部のコンクリートが剥離している。または定着部に著しい損傷がある。 | 定着具やアンカープレートに大きな変形が見られる。
37 |  |  |  | 漏水・滞水 | 部材無し | 損傷なし |  | － | － | 伸縮や排水装置等からの漏水がある。 支承付近に漏水による滞水がある。
42 | 下部工 | コンクリート | 橋台 （側壁・底版） | ひび割れ | 部材無し | ひび割れ幅0.2mm未満 ひび割れ間隔1.0m以上 |  | ひび割れ幅03mm未満 ひび割れ間隔0.5m程度 | ひび割れ幅0.3mm以上 ひび割れ間隔0.5m未満 | 耐荷力に影響すると思われるひび割れがある。 主桁が落橋する様な大きな割れがある。
43 |  |  |  | 剥離・鉄筋露出 | 部材無し | 局部的な剥離が見られ鉄筋の露出があるが錆の発生は少ない。 |  | 主たる鉄筋(主筋、スターラップ)が露出しているが腐食は軽微である。 | 主たる鉄筋(主筋、スターラップ)が露出し腐食が著しく断面の減少が見られる。 | 主たる鉄筋の全てが露出し腐食が著しく、耐荷力に影響すると思われる断面減少が見られる。
44 |  |  |  | 漏水・遊離石灰 | 部材無し | 損傷なし |  | ひび割れから漏水が生じているが、錆汁や遊離石灰はほとんどみられない。 | ひび割れから著しい漏水や遊離石灰、僅かな錆汁が発生している。 (単なる水滴や漏水等による遊離石灰は除く) | 内部鉄筋の腐食を表すような多くの錆汁が発生している。 発生箇所が広範囲で耐荷力に影響すると思われる鉄筋の断面減少が予想される。
45 |  | 基礎 |  | 沈下,移動,傾斜 | 部材無し | 損傷なし |  | 沈下、移動や傾斜の疑いがある。 | 明らかな沈下、移動、傾斜現象が見られる。 | 落橋の恐れがある。
46 |  |  |  | 洗掘 | 部材無し | 損傷なし |  | 軽微な洗掘がある。 | 比較的大きな(深く、長く、広い)洗掘現象が見られる。 | 落橋の恐れがある。
53 | その他 |  |  |  | 部材無し | 損傷なし |  | 損傷あり | － | － |  |  |  |  | 上下流（起終点）部護岸のずれ等

## チェックシート2
点検項目 |  | 管理事務所 | 路線名 | 橋種 |  | 点検日
|  | 橋梁コード |  | 橋長(m) |  | 点検者
|  | 橋梁名 |  | 総径間数 |  | 点検径間番号
備 考 お よ び 概 略 図 | ※その他損傷に対する記述，損傷スケッチ図，該当する写真番号を必要に応じて記入してください。※径間番号は、路線起点側を1番とする。但し、河川に架設されている橋梁は、上流側から見て左岸を1番とする。
点検結果の整理 | 損傷度の最悪値を記入（悪い順：Ａ，Ｂ2，Ｂ1，ＯＫ） | 損傷の総合評価（部材単位） コメント |  |  | 備 考
路面
伸縮装置
高欄・防護柵
排水施設
その他付属物
主桁
横桁・縦桁
床版
下部工躯体
基礎
支承

## チェックシート2記入例
点検項目 |  |  | 管理事務所 |  | 路線名 | ○○○線 | 橋種 | 本線橋 | 点検日 | 2010/2/1
|  |  | 橋梁コード | ○○○○ |  |  | 橋長(m) | 100 | 点検者 | 三重 太郎
|  |  | 橋梁名 | ○○橋 |  |  | 総径間数 | 12 | 点検径間番号 | 1
備 考 お よ び 概 略 図 | ※その他損傷に対する記述，損傷スケッチ図，該当する写真番号を必要に応じて記入してください。※径間番号は、路線起点側を1番とする。但し、河川に架設されている橋梁は、上流側から見て左岸を1番とする。
点検結果の整理 | 損傷度の最悪値を記入（悪い順：Ａ，Ｂ2，Ｂ1，ＯＫ） |  | 損傷の総合評価（部材単位） コメント |  |  |  |  | 備 考
| 路面 | Ｂ1 | 舗装のひび割れが伸縮装置付近で発生している。
| 伸縮装置 | Ｂ2 | 一部欠損をしている。
| 高欄・防護柵 | ＯＫ
| 排水施設 | Ｂ1 | 排水管が欠損している。
| その他付属物 | Ｂ1 | 照明灯が腐食している。
| 主桁 | ＯＫ | ひび割れ幅が0.15ｍｍ程度で、下面、側面に見られる。
| 横桁・縦桁 | ＯＫ
| 床版 | Ｂ1 | 端部に漏水、遊離石灰が見られる。
| 下部工躯体 | Ａ | 橋台パラペット部にひび割れがある。
| 基礎 | 不明
| 支承 | Ｂ1 | 全体に腐食している。
スケッチ図を描き、損傷箇所を明記する
点検結果を記入